## PLANTILLA
Max Agregate
|  | Valor | Opciones |  |  |  |  | GRAVA 1 |  |  | GRAVILLA 2 |  |  | ARENA 3 |  |  | Combinacion Inicial | Combinacion Final TMA | Combinacion Final Thomson |  | Slump (in.) | 3/8" | 1/2" | 3/4" | 1" | 1 1/2'' | 2" | 3" | Tarantula
G5 | Resistencia | G15 | G15, G20, G25, G35, G40 |  |  | APERTURA |  | RETENIDO |  | PASA | RETENIDO |  | PASA | RETENIDO |  | PASA | PASA | PASA | {ASA |  | 1 to 2 | 350 | 335 | 315 | 300 | 275 | 260 | 220 | Superior | Inferior
| Probabilidad defectuoso | 1% | 1%, 2.5%, 5%, 10%, 20% |  |  | [mm] | ASTM | [g] | [%] | [%] | [g] | [%] | [%] | [g] | [%] | [%] | [%] | [%] | [%] |  | 3 to 4 | 385 | 365 | 340 | 325 | 300 | 285 | 245 | 0% | 0% | 75
| TMA | 9.5 | 9.5, 12.5, 19, 25, 37.5, 50, 75 |  |  | 75 | 3'' | 0 | 0% | 100% | 0 | 0% | 100% | 0 | 0% | 100% | 100% | 100% | 100% |  | 5 to 6 | 400 | 375 | 350 | 330 | 305 | 290 | 255 | 0% | 0% | 63
| Elemento a homigonar | Zapata de Fundación | Muro Reforzado, Losa, Columna, Vigas, Zapata de Fundación |  |  | 63 | 2 1/2'' | 0 | 0% | 100% | 0 | 0% | 100% | 0 | 0% | 100% | 100% | 100% | 100% |  | 6 to 7 | 410 | 385 | 360 | 340 | 315 | 300 | 270 | 0% | 0% | 50
| Condiciones de ejecución en obra | Buenas | Regulares, Medias, Buenas, Muy buenas |  |  | 50 | 2'' | 0 | 0% | 100% | 0 | 0% | 100% | 0 | 0% | 100% | 100% | 100% | 100% |  | More than 7 | [7 empty] | 2.5% | 0% | 37.5
| Tipo de cemento | Melón Extra | Melón Extra, Melón Especial |  |  | 37.5 | 1 1/2'' | 60 | 6% | 94% | 0 | 0% | 100% | 0 | 0% | 100% | 98.8% | 98.44% | 98.29% |  | Approximate entrapped air content in non-air-entrained concrete, % | 3 | 2.5 | 2 | 1.5 | 1 | 0.5 | 0.3 | 15% | 0% | 25
| Clase de exposición de la obra | C0 | F0, F1, F2, F3, S0, S1, S2, S3, P0, P1, C0, C1, C2 |  |  | 25 | 1'' | 320 | 32% | 62% | 0 | 0% | 100% | 0 | 0% | 100% | 92.4% | 90.13% | 89.16% | [9 empty] | 20% | 0% | 19
| Arena | Arena 3 |  |  |  | 19 | 3/4'' | 480 | 48% | 14% | 50 | 5% | 95% | 0 | 0% | 100% | 81.3% | 76.43% | 74.32% | [9 empty] | 20% | 5% | 12.5
| Gravilla | Gravilla 2 |  |  |  | 12.5 | 1/2'' | 60 | 6% | 8% | 350 | 35% | 60% | 0 | 0% | 100% | 69.6% | 66.2% | 64.54% | [9 empty] | 20% | 5% | 9.5
| Grava | Grava 1 |  |  |  | 9.5 | 3/8'' | 80 | 8% | 0% | 120 | 12% | 48% | 0 | 0% | 100% | 64.4% | 61.15% | 59.49% | [9 empty] | 20% | 5% | 6.3
| Delta Tarantula | 0.05% | Condicion para eljar la mezcla de los bordes de la tarantula |  |  | 6.3 | 1/4'' | 0 | 0% | 0% | 280 | 28% | 20% | 40 | 4% | 96% | 54% | 52.25% | 51.09% | [9 empty] | 20% | 5% | 4.75
[6 empty] | 4.75 | N°4 | 0 | 0% | 0% | 80 | 8% | 12% | 280 | 28% | 68% | 37.6% | 36.47% | 35.69% | [9 empty] | 12.5% | 0% | 2.36
|  | GRAVA 1 | GRAVILLA 2 | ARENA 3 | CEMENTO | 2.36 | N°8 | 0 | 0% | 0% | 120 | 12% | 0% | 130 | 13% | 55% | 27.5% | 27.1% | 26.63% | [9 empty] | 12.5% | 0% | 1.18
ABORCIÓN |  | 1.3% | 1.2% | 1.2% | - | 1.18 | N°16 | 0 | 0% | 0% | 0 | 0% | 0% | 170 | 17% | 38% | 19% | 18.72% | 18.4% | [9 empty] | 20% | 5% | 0.6
HUMEDAD |  | 4% | 8% | 6% | - | 0.6 | N°30 | 0 | 0% | 0% | 0 | 0% | 0% | 110 | 11% | 27% | 13.5% | 13.3% | 13.07% | [9 empty] | 20% | 5% | 0.3
PESO ESPECÍFICO |  | 2.6 | 2.8 | 2.7 | 2.81 | 0.3 | N°50 | 0 | 0% | 0% | 0 | 0% | 0% | 170 | 17% | 10% | 5% | 4.926% | 4.842% | [9 empty] | 10% | 0% | 0.15
DENSIDAD |  | 2600 | 2800 | 2700 | 2810 | 0.15 | N°100 | 0 | 0% | 0% | 0 | 0% | 0% | 60 | 6% | 4% | 2% | 1.971% | 1.937%
Fc (Mpa) |  | - | - | - | 15 | RESIDUO |  | 0 |  |  | 0 |  |  | 40
Fm(Mpa) |  | - | - | - | 24.32 | TOTAL |  | 1000 |  |  | 1000 |  |  | 1000
Ponderaciones Iniciales
Grava 1 | 20% |  |  |  |  | Curva Sugerida por la Norma | [17 empty] | Promedio
Gravilla 2 | 30% |  |  |  |  | Tamiz mm | 80-A | 80-B | 80-C | 80-D | 40-A | 40-B | 40-C | 40-D | 20-A | 20-B | 20-C | 20-D | 10-A | 10-B | 10_C | 10-D |  | Curva 80 | Curva 40 | Curva 20 | Curva 10
Arena 3 | 50% |  |  |  |  | 80 | 100% | 100% | 100% | 100% | 100% | 100% | 100% | 100% | 100% | 100% | 100% | 100% | 100% | 100% | 100% | 100% |  | 100% | 100% | 100% | 100%
[6 empty] | 40 | 70% | 80% | 90% | 30% | 100% | 100% | 100% | 100% | 100% | 100% | 100% | 100% | 100% | 100% | 100% | 100% |  | 67.5% | 100% | 100% | 100%
| Ponderaciones Finales TMA |  | Ponderaciones Finales Thomson |  |  | 20 | 45% | 65% | 80% | 30% | 60% | 80% | 90% | 30% | 100% | 100% | 100% | 100% | 100% | 100% | 100% | 100% |  | 55% | 65% | 100% | 100%
Grava 1 | 25.97% |  | 28.52% |  |  | 10 | 30% | 50% | 70% | 30% | 40% | 61% | 80% | 30% | 62% | 77% | 88% | 30% | 100% | 100% | 100% | 100% |  | 45% | 52.75% | 64.25% | 100%
Gravilla 2 | 24.77% |  | 23.07% |  |  | 5 | 20% | 40% | 60% | 30% | 24% | 48% | 66% | 30% | 37% | 58% | 75% | 30% | 61% | 74% | 87% | 30% |  | 37.5% | 42% | 50% | 63%
Arena 3 | 49.26% |  | 48.42% |  |  | 2.5 | 12% | 30% | 50% | 0% | 15% | 37% | 55% | 0% | 22% | 43% | 63% | 30% | 37% | 56% | 73% | 30% |  | 23% | 26.75% | 39.5% | 49%
Objetivo | 100% |  | 100% |  |  | 1.25 | 7% | 25% | 40% | 0% | 10% | 28% | 42% | 0% | 13% | 33% | 52% | 0% | 22% | 41% | 59% | 30% |  | 18% | 20% | 24.5% | 38%
Suma | 100% |  | 100% |  |  | 0.63 | 4% | 17% | 28% | 0% | 6% | 19% | 30% | 0% | 8% | 23% | 38% | 0% | 13% | 27% | 43% | 0% |  | 12.25% | 13.75% | 17.25% | 20.75%
[6 empty] | 0.315 | 3% | 9% | 17% | 0% | 3% | 11% | 19% | 0% | 4% | 12% | 23% | 0% | 5% | 13% | 26% | 0% |  | 7.25% | 8.25% | 9.75% | 11%
Relacion Agua Cemento |  |  |  | % Defectuoso | t | 0.16 | 2% | 4% | 7% | 0% | 2% | 5% | 8% | 0% | 3% | 6% | 9% | 0% | 3% | 7% | 10% | 0% |  | 3.25% | 3.75% | 4.5% | 5%
Condiciones de Obra buenas | 4 | s |  | 1% | 2.33
Defectuoso | 2.33 | t |  | 5% | 1.645
fc | 15 | Mpa |  | 10% | 1.282 | Interpolacion TMA | [9 empty] | Funcion Objetivo TMA
fm | 24.32 | MPa |  | 15% | 1.036 | Tamiz NCh | Granulometria Sugerida | Tamiz Lab | Granulometria Ar Comb | Granulometria Interpolacion | Porcentaje Retenido | Superior | Inferior | Cumple Tarantula |  | Granulometria Sugerida |  | Granulometria Optimizda
| 3527.32416 | PSI |  | 20% | 0.842 | 80 | 100% | 75 | 100% | 100% | 8.365e-07% | 0% | 0% | 1 |  | 100% |  | 100%
[6 empty] | 40 | 100% | 63 | 100% | 98.79% | 0% | 0% | 0% | 1 |  | 100% |  | 98.79%
La tabla Tabla 6.3.4 expone las distintas relaciones agua cemento, por lo tanto, se puede hacer la siguiente interpolacion lineal |  |  |  | Compressive strength at 28 days, psi | Non-air-entrained concrete | 20 | 100% | 50 | 100% | 78.99% | 0% | 0% | 0% | 1 |  | 100% |  | 78.99%
|  |  |  | 2000 | 0.82 | 10 | 100% | 37.5 | 98.44% | 62.1% | 1.558% | 2.45% | 0.05% | 1 |  | 100% |  | 62.1%
|  |  |  | 3000 | 0.68 | 5 | 63% | 25 | 90.13% | 39.34% | 8.31% | 14.95% | 0.05% | 1 |  | 63% |  | 39.34%
w/c | 0.6219943424 |  |  | 4000 | 0.57 | 2.5 | 49% | 19 | 76.43% | 27.87% | 13.7% | 19.95% | 0.05% | 1 |  | 49% |  | 27.87%
|  |  |  | 5000 | 0.48 | 1.25 | 38% | 12.5 | 66.2% | 19.42% | 10.23% | 19.95% | 5.05% | 1 |  | 38% |  | 19.42%
Solicitud por exposicion segun NCh 170-180 |  |  |  | 6000 | 0.41 | 0.63 | 20.75% | 9.5 | 61.15% | 13.69% | 5.05% | 19.95% | 5.05% | 1 |  | 20.75% |  | 13.69%
|  |  |  | 7000 | 0.34 | 0.315 | 11% | 6.3 | 52.25% | 5.516% | 8.905% | 19.95% | 5.05% | 1 |  | 11% |  | 5.516%
| min |  |  |  |  | 0.16 | 5% | 4.75 | 36.47% | 2.246% | 15.78% | 19.95% | 5.05% | 1 |  | 5% |  | 2.246%
C0 | NA |  |  | Exposure Class | Max w/c |  |  | 2.36 | 27.1% |  | 9.376% | 12.45% | 0.05% | 1
|  |  |  | F0 | NA |  |  | 1.18 | 18.72% |  | 8.375% | 12.45% | 0.05% | 1 |  | Objetivo |  |  | Solver Solution
Por lo tanto la relacion agua cemento a usar es |  |  |  | F1 | 0.55 |  |  | 0.6 | 13.3% |  | 5.419% | 19.95% | 5.05% | 1 |  | 1.56114 |  |  | 1.56114
|  |  |  | F2 | 0.45 |  |  | 0.3 | 4.926% |  | 8.375% | 19.95% | 5.05% | 1 |  |  |  |  | 3
Max agregate size | 1 1/2'' | inch |  | F3 | 0.4 |  |  | 0.15 | 1.971% |  | 2.956% | 9.95% | 0.05% | 1 |  |  |  |  | FALSE
Slump | 4 | inch |  | S0 | NA | [13 empty] | TRUE
w/c | 0.6219943424 |  |  | S1 | NA | [13 empty] | 32767
w | 300 | lb/yd3 |  | S2 | NA | Factor K TMA |  |  |  | Correccion por Humedad TMA | [8 empty] | 0 |  |  | Rendimiento
c | 482.3195 | lb/yd3 |  | S3 | NA | Volumen | 1 | m3 |  | Material | Disificacion de Aridos SSS (kg/m3) | Absorcion | Agua Absorcion (kg/m3) | Humedad | Peso Seco | Agua Total | Dosificacion Aridos Huemdos (kg/m3) | [5 empty] | Teorico | Real | Corregida
|  |  |  | P0 | NA | w | 177.9828 | kg/m3 |  | Cemento | 286.1486 |  | - |  |  |  | 286.1486 |  | Densidad Teorica | 2406.412 |  | Cemento | 286.1486 | 279.4406 | 286.1486
|  |  |  | P1 | NA | c | 286.1486 | kg/m3 |  | Agua de Amasado | 177.9828 |  | - | 201.5058 |  | -23.52299 | 86.83176 |  | Densidad real | 2350 |  | Agua | 86.83176 | 84.79623 | 86.83176
|  |  |  | C0 | NA | k | 1942.28 | kg/m3 |  | Agua de Abs de Aridos | - |  | 23.52299 |  |  | -114.674 |  |  | factor | 0.9765578 |  | Agregados | 2033.431 | 1985.763 | 1977.02
|  |  |  | C1 | NA | Grava 1 | 504.3804 | kg/m3 |  | Grava 1 | 504.3804 | 1.3% | -6.472799 | 4% | 497.9076 | 19.9163 | 517.8239 |  |  |  |  | Densidad | 2406.412 | 2350 | 2350
|  |  |  | C2 | NA | Gravilla 2 | 481.0418 | kg/m3 |  | Gravilla 2 | 481.0418 | 1.2% | -5.704053 | 8% | 475.3378 | 38.02702 | 513.3648
[6 empty] | Arena 3 | 956.858 | kg/m3 |  | Arena 3 | 956.858 | 1.2% | -11.34614 | 6% | 945.5118 | 56.73071 | 1002.243
|  |  |  | Construction Type | Slump |  |  |  |  | Peso Hormigon (kg) | 2406.412 |  | - |  |  | 0 | 2406.412
|  |  |  | Muro Reforzado | 4
|  |  |  | Losa | 4 | Interpolacion Thomson | [9 empty] | Funcion Objetivo Thomson
|  |  |  | Columna | 4 | Tamiz NCh | Granulometria Sugerida | Tamiz Lab | Granulometria Ar Comb | Granulometria Interpolacion | Porcentaje Retenido | Superior | Inferior | Cumple Tarantula |  | Granulometria Sugerida |  | Granulometria Optimizda |  | Diferencia
|  |  |  | Vigas | 4 | 80 | 100% | 75 | 100% | 100% | 7.775e-07% | 0% | 0% | 1 |  | 100% |  | 100% |  | 6.045e-15%
|  |  |  | Zapata de Fundación | 4 | 40 | 100% | 63 | 100% | 98.67% | 0% | 0% | 0% | 1 |  | 100% |  | 98.67% |  | 0.01761%
[6 empty] | 20 | 100% | 50 | 100% | 77.1% | 0% | 0% | 0% | 1 |  | 100% |  | 77.1% |  | 5.245%
[6 empty] | 10 | 100% | 37.5 | 98.29% | 60.43% | 1.711% | 2.45% | 0.05% | 1 |  | 100% |  | 60.43% |  | 15.66%
[6 empty] | 5 | 63% | 25 | 89.16% | 38.49% | 9.125% | 14.95% | 0.05% | 1 |  | 70.71% |  | 38.49% |  | 10.38%
[6 empty] | 2.5 | 49% | 19 | 74.32% | 27.38% | 14.84% | 19.95% | 0.05% | 1 |  | 50% |  | 27.38% |  | 5.119%
[6 empty] | 1.25 | 38% | 12.5 | 64.54% | 19.08% | 9.785% | 19.95% | 5.05% | 1 |  | 35.36% |  | 19.08% |  | 2.648%
[6 empty] | 0.63 | 20.75% | 9.5 | 59.49% | 13.46% | 5.05% | 19.95% | 5.05% | 1 |  | 25.1% |  | 13.46% |  | 1.356%
[6 empty] | 0.315 | 11% | 6.3 | 51.09% | 5.421% | 8.396% | 19.95% | 5.05% | 1 |  | 17.75% |  | 5.421% |  | 1.52%
[6 empty] | 0.16 | 5% | 4.75 | 35.69% | 2.207% | 15.4% | 19.95% | 5.05% | 1 |  | 12.65% |  | 2.207% |  | 1.09%
[8 empty] | 2.36 | 26.63% |  | 9.062% | 12.45% | 0.05% | 1
[8 empty] | 1.18 | 18.4% |  | 8.231% | 12.45% | 0.05% | 1 |  | Objetivo |  |  | Solver Solution
[8 empty] | 0.6 | 13.07% |  | 5.326% | 19.95% | 5.05% | 1 |  | 0.4303401 |  |  | 0.4303401
[8 empty] | 0.3 | 4.842% |  | 8.231% | 19.95% | 5.05% | 1 |  |  |  |  | 3
[8 empty] | 0.15 | 1.937% |  | 2.905% | 9.95% | 0.05% | 1 |  |  |  |  | FALSE
TRUE
32767
[6 empty] | Factor K Thomson |  |  |  | Correccion por Humedad Thomson | [8 empty] | 0 |  |  | Rendimiento
[6 empty] | Volumen | 1 | m3 |  | Material | Disificacion de Aridos SSS (kg/m3) | Absorcion | Agua Absorcion (kg/m3) | Humedad | Peso Seco | Agua Total | Dosificacion Aridos Huemdos (kg/m3) | [5 empty] | Teorico | Real | Corregida
[6 empty] | w | 177.9828 | kg/m3 |  | Cemento | 286.1486 |  | - |  |  |  | 286.1486 |  | Densidad Teorica | 2403.34 |  | Cemento | 286.1486 | 279.7978 | 286.1486
[6 empty] | c | 286.1486 | kg/m3 |  | Agua de Amasado | 177.9828 |  | - | 201.5168 |  | -23.53397 | 88.65275 |  | Densidad Real | 2350 |  | Agua | 88.65275 | 86.68519 | 88.65275
[6 empty] | k | 1939.208 | kg/m3 |  | Agua de Abs de Aridos | - |  | 23.53397 |  |  | -112.864 |  |  | factor | 0.977806 |  | Agregados | 2028.538 | 1983.517 | 1975.199
[6 empty] | Grava 1 | 552.9701 | kg/m3 |  | Grava 1 | 552.9701 | 1.3% | -7.096358 | 4% | 545.8737 | 21.83495 | 567.7087 |  |  |  |  | Densidad | 2403.34 | 2350 | 2350
[6 empty] | Gravilla 2 | 447.356 | kg/m3 |  | Gravilla 2 | 447.356 | 1.2% | -5.304617 | 8% | 442.0514 | 35.36411 | 477.4155
[6 empty] | Arena 3 | 938.8822 | kg/m3 |  | Arena 3 | 938.8822 | 1.2% | -11.13299 | 6% | 927.7493 | 55.66496 | 983.4142
[10 empty] | Peso Hormigon (kg) | 2403.34 |  | - |  |  | 0 | 2403.34