## Desarrollo
Primero calculamos la relacion agua cemento por el metodo de resistencia y exposicion, Método ACI PRC 211.1-22
Condiciones de Obra | Buenas | `=> | 4
[7 empty] | Arena | Gravilla | Grava
t | 2.33 |  |  |  |  | TMA abs | 9.5 | 25 | 50
s | 4 |  |  |  |  | TMA nom | 6.3 | 19 | 37.5
fc | 15 | MPa
fm | 24.32 | MPa |  | 3527.32416 | PSI
[6 empty] | MPa | 1
La tabla Tabla 6.3.4 expone las distintas relaciones agua cemento, por lo tanto, se puede hacer la siguiente interpolacion lineal | [5 empty] | PSI | 145.038
3000 | 0.59 |  | -9090.909
4000 | 0.48 |  | 0.5319943424
w/c | 0.5319943424
Ahora es nesesario corroborar la solicitud por exposicion (w/c)
| min | max
C0 | 0.4 | 0.6 | NCh 170 - 180
Por lo tanto, la relacion agua cemento a usar es
w/c | 0.5319943424
w | 300 |  | Segun tabla 5.3.3
c | 563.9158 | lb/yd^3
Se define la proporcion de agregados
Ponderacion
Grava | 6%
Gravilla | 60%
Arena | 34%
Calculo Iterativo
Dosis
Volumen | 1 | m3
W | 177.9828 | kg/m3
C | 334.5577 | kg/m4
Grava |  | kg/m5
Gravilla |  | kg/m6
Arena |  | kg/m7

## Especificaciones
[7 empty] | GRAVA 1 |  |  | GRAVILLA 2 |  |  | ARENA 3 |  |  | Combinacion
G5 | Resistencia | G15 |  |  | APERTURA |  | RETENIDO |  | PASA | RETENIDO |  | PASA | RETENIDO |  | PASA | PASA
| Probabilidad defectuoso | 1% |  |  | [mm] | ASTM | [g] | [%] | [%] | [g] | [%] | [%] | [g] | [%] | [%] | [%]
| TMA | 9.5 |  |  | 75 | 3'' | 0 | 0% | 100% | 0 | 0% | 100% | 0 | 0% | 100% | 83.81%
| Elemento a homigonar | Zapata de Fundación |  |  | 63 | 2 1/2'' | 0 | 0% | 100% | 0 | 0% | 100% | 0 | 0% | 100% | 83.81%
| Condiciones de ejecución en obra | Buenas |  |  | 50 | 2'' | 0 | 0% | 100% | 0 | 0% | 100% | 0 | 0% | 100% | 83.81%
| Tipo de cemento | Melón Extra |  |  | 37.5 | 1 1/2'' | 60 | 6% | 94% | 0 | 0% | 100% | 0 | 0% | 100% | 78.78%
| Clase de exposición de la obra | C0 |  |  | 25 | 1'' | 320 | 32% | 62% | 0 | 0% | 100% | 0 | 0% | 100% | 51.96%
| Arena | Arena 3 |  |  | 19 | 3/4'' | 480 | 48% | 14% | 50 | 5% | 95% | 0 | 0% | 100% | 11.73%
| Gravilla | Gravilla 2 |  |  | 12.5 | 1/2'' | 60 | 6% | 8% | 350 | 35% | 60% | 0 | 0% | 100% | 6.704%
| Grava | Grava 1 |  |  | 9.5 | 3/8'' | 80 | 8% | 0% | 120 | 12% | 48% | 0 | 0% | 100% | 0%
[5 empty] | 6.3 | 1/4'' | 0 | 0% | 0% | 280 | 28% | 20% | 40 | 4% | 96% | 0%
[5 empty] | 4.75 | N°4 | 0 | 0% | 0% | 80 | 8% | 12% | 280 | 28% | 68% | 0%
|  | GRAVA 1 | GRAVILLA 2 | ARENA 3 | 2.36 | N°8 | 0 | 0% | 0% | 120 | 12% | 0% | 130 | 13% | 55% | 0%
ABORCIÓN |  | 1.3% | 1.2% | 1.2% | 1.18 | N°16 | 0 | 0% | 0% | 0 | 0% | 0% | 170 | 17% | 38% | 0%
HUMEDAD |  | 4% | 8% | 6% | 0.6 | N°30 | 0 | 0% | 0% | 0 | 0% | 0% | 110 | 11% | 27% | 0%
PESO ESPECÍFICO () |  | 2.6 | 2.8 | 2.7 | 0.3 | N°50 | 0 | 0% | 0% | 0 | 0% | 0% | 170 | 17% | 10% | 0%
DENSIDAD |  | 2600 | 2800 | 2700 | 0.15 | N°100 | 0 | 0% | 0% | 0 | 0% | 0% | 60 | 6% | 4% | 0%
[5 empty] | RESIDUO |  | 0 |  |  | 0 |  |  | 40
[5 empty] | TOTAL |  | 1000 |  |  | 1000 |  |  | 1000
Ponderaciones iniciales
[5 empty] | Grava 1 | 83.81%
[5 empty] | Gravilla 2 | 0% |  | 83.81%
[5 empty] | Arena 3 | 0%
Curva Sugerida por la Norma
[5 empty] | Tamiz mm | 80-A | 80-B | 80-C | 80-D | 40-A | 40-B | 40-C | 40-D | 20-A | 20-B | 20-C | 20-D | Prom 80 | Prom 40 | Prom 20
[5 empty] | 80 | 100 | 100 | 100 | 100 | 100 | 100 | 100 | 100 | 100 | 100 | 100 | 100 | 100 | 100 | 100
[5 empty] | 40 | 70 | 80 | 90 | 30 | 100 | 100 | 100 | 100 | 100 | 100 | 100 | 100 | 67.5 | 100 | 100
[5 empty] | 20 | 45 | 65 | 80 | 30 | 60 | 80 | 90 | 30 | 100 | 100 | 100 | 100 | 55 | 65 | 100
[5 empty] | 10 | 30 | 50 | 70 | 30 | 40 | 61 | 80 | 30 | 62 | 77 | 88 | 30 | 45 | 52.75 | 64.25
[5 empty] | 5 | 20 | 40 | 60 | 30 | 24 | 48 | 66 | 30 | 37 | 58 | 75 | 30 | 37.5 | 42 | 50
[5 empty] | 2.5 | 12 | 30 | 50 | 0 | 15 | 37 | 55 | 0 | 22 | 43 | 63 | 30 | 23 | 26.75 | 39.5
[5 empty] | 1.25 | 7 | 25 | 40 | 0 | 10 | 28 | 42 | 0 | 13 | 33 | 52 | 0 | 18 | 20 | 24.5
[5 empty] | 0.63 | 4 | 17 | 28 | 0 | 6 | 19 | 30 | 0 | 8 | 23 | 38 | 0 | 12.25 | 13.75 | 17.25
[5 empty] | 0.315 | 3 | 9 | 17 | 0 | 3 | 11 | 19 | 0 | 4 | 12 | 23 | 0 | 7.25 | 8.25 | 9.75
[5 empty] | 0.16 | 2 | 4 | 7 | 0 | 2 | 5 | 8 | 0 | 3 | 6 | 9 | 0 | 3.25 | 3.75 | 4.5
Hacer de 40 y 20 respectivamente
[15 empty] | granulometria sugerida |  | granulometria optimizada
[15 empty] | 100% |  | 83.81%
[15 empty] | 100% |  | 83.81%
[15 empty] | 65% |  | 83.81%
[15 empty] | 52.75% |  | 78.78%
[15 empty] | 42% |  | 51.96%
[15 empty] | 26.75% |  | 11.73%
[15 empty] | 20% |  | 6.704%
[15 empty] | 13.75% |  | 0%
[15 empty] | 8.25% |  | 0%
[15 empty] | 3.75% |  | 0%
[15 empty] | 0% |  | 0%
[15 empty] | 0% |  | 0%
[6 empty] | Paso 3 | [8 empty] | 0% |  | 0%
[15 empty] | 0% |  | 0%
[5 empty] | Tamiz NCh | Granulometria Sugerida (40) | Tamiz Lab | Granulometria Ar Comb | Granulometria Interpolacion | [5 empty] | 0% |  | 0%
[5 empty] | 80 | 100 | 75 | 83.81% | 100
[5 empty] | 40 | 100 | 63 | 83.81% | 87.93731
[5 empty] | 20 | 65 | 50 | 83.81% | 68.94362 | [6 empty] | 1.809669e-07
[5 empty] | 10 | 52.75 | 37.5 | 78.78% | 62.49907
[5 empty] | 5 | 42 | 25 | 51.96% | 62.1594
[5 empty] | 2.5 | 26.75 | 19 | 11.73% | 39.7505
[5 empty] | 1.25 | 20 | 12.5 | 6.704% | 34.7535
[5 empty] | 0.63 | 13.75 | 9.5 | 0% | 29.77977
[5 empty] | 0.315 | 8.25 | 6.3 | 0% | 23.65082
[5 empty] | 0.16 | 3.75 | 4.75 | 0% | 6.938422
[5 empty] | - | 0 | 2.36 | 0% | -
[5 empty] | - | 0 | 1.18 | 0% | -
[5 empty] | - | 0 | 0.6 | 0% | -
[5 empty] | - | 0 | 0.3 | 0% | -
[5 empty] | - | 0 | 0.15 | 0% | -

## Tabla 5.3.3
Non-air-entrained concrete | [8 empty] | Se trabaja con un asentamiento maximo de 3 in, meintras que el maximo tamaño del agregado es 1 1/2 in
Slump (in.) | 3/8 in | 1/2 in | 3/4 in | 1 in | 1 1/2 in | 2 in | 3 in | 6 in
1 to 2 | 350 | 335 | 315 | 300 | 275 | 260 | 220 | 190
3 to 4 | 385 | 365 | 340 | 325 | 300 | 285 | 245 | 210
6 to 7 | 410 | 385 | 360 | 340 | 315 | 300 | 270
More than 7
Air Percent | 3 | 2.5 | 2 | 1.5 | 1 | 0.5 | 0.3 | 0.2